## Лист1
[14 empty] | ДОКУМЕНТ О КАЧЕСТВЕ № | [8 empty] | 405
На основании лицензии № 47/06 (действительна до до 26.12.2011)
Грузоотправитель:
ООО "СИБИРЬ СТАЛЬ" | [10 empty] | Наименование продукции: | [23 empty] | 216
[7 empty] | ГОСТ 5781-82 - СТАЛЬ ГОРЯЧЕКАТАНАЯ ДЛЯ АРМИРОВАНИЯ ЖЕЛЕЗОБЕТОННЫХ ИЗДЕЛИЙ | [27 empty] | 22906
Номер вагона |  |  |  | Код станции |  |  |  | Дата отгрузки |  |  | Номер акредитива |  | Год исполнения Номер заказа |  |  |  |  | Кв. зак. |  | Бригада отгрузки |  | Таб. № контр. |  | Призн. Замен |  |  |  | ЛВП |  | Пере- адрес |  | Кол-во мест |  | Вид грузовых мест
[8 empty] | 2011-10-02 |  |  |  |  | 02, 1261 |  |  |  |  | 2 |  | 1 |  | 162 | [5 empty] | 1 |  |  |  | 5 |  | СВЯЗКИ
N пп | Ном. Поз. | НД | [5 empty] | Номер плавки |  | Марка стали |  |  | Тех. Требование |  |  | Профиль |  |  |  | Класс точности |  | Размер, мм | [7 empty] | Тип длины |  | Сорт |  | Кол. Мест |  | Вес (тн)
[22 empty] | A | B |  | C |  |  | D
1 | 1 | 5781-82 | [5 empty] | 460-485 |  | 35ГC |  |  | А III |  |  | АРМ.ПРОКАТ | [5 empty] | 14 |  |  | 11700 |  |  |  |  | М/Д |  | 1 |  | 14 |  | 38.2
[31 empty] | ИТОГО: |  |  | 14 |  | 38.2
[33 empty] | Вес брутто: |  |  | 38.2
N пп | Номер плавки |  | Ном парт Слиток |  |  | (*) ХИМИЧЕСКИЙ СОСТАВ, % | [14 empty] | МЕХАНИЧЕСКИЙ СВОЙСТВА | [13 empty] | Технол. испытания
[6 empty] | C As |  |  | Si N2 | Mn Al |  | S Ti |  | P W | Cr V |  | Ni Mo |  | Cu Cз |  | σт | σв | σ0,02 Н/мм2 |  |  | δ5 % |  |  | δр % |  |  | σв/σт |  |  | Хол. изг. |  | Изгиб с разгиб.
Н/мм2
1 | 460-485 |  |  |  |  | 0.33 |  |  | 0.65 | 0.84 |  | 0.25 |  | 0.2 | 0.04 |  | 0.04 |  | 0.15 |  | 0.06 | 486 | [6 empty] | 680 |  |  | 16 |  |  |  |  | УД
Настоящим удостоверяем, | [26 empty] | При переписке по вопросам качества
что продукция соответствует условиям контракта. | [26 empty] | ссылайтесь на номер документа о качестве
(S) - Хим. Анализ в готовом сорте